## CÁLCULO FINAL
EQUACIONAMENTO DA NORMA SAE J1397: “ESTIMATIVA DE PROPRIEDADES E USINABILIDADE DE BARRAS DE AÇO”
Somente digitar valores nas células em amarelo
Faixas de validade
|  |  | Mín. | Máx.
%C: | 0.12 |  | 0.04 | 0.95
%Si: | 0.21 |  | 0.15 | 0.35
%Mn: | 0.35 |  | 0.25 | 1.65
Ceq = | 0.2308333
C Perlita = | 0.7096493
%Perlita = | 13.84%
dLE = | 0.05233207 | mm
| 52.33207 | mm
dLR = | 0.03252744 | mm
| 32.52744 | mm
LEMín = | 193.0639 | MPa
LRMéd = | 330.487 | MPa
HBMéd = | 95.05011
HVMéd = | 100.0221
HRbMéd = | 56.17108
Along. Máx. (L0=50mm) = | 26.96328 | %
Along. Méd. (L0=50mm) = | 28.00338 | %
Redução de Área Máx = | 50.71449 | %
Redução de Área Mín = | 51.65962 | %
Trabalho Original: COMITRE, Túlio Braz* ; BUENO, Rodrigo Donadio* ; SPAGNUOLO, Eduardo Sorrilha* ; MORAIS, Willy Ank de** . EQUACIONAMENTO DA NORMA SAE J1397: ESTIMATIVA DE PROPRIEDADES E USINABILIDADE DE BARRAS DE AÇO . In: 66º Congresso da ABM, 2011, São Paulo. Anais do 66º Congresso da ABM. São Paulo : Associação Brasileira de Metalurgia, Materiais e Mineração, 2011.
* Alunos de graduação em Engenharia Mecânica – UNISANTA. E-mail (referência): tuliocomitre@hotmail.com. **Prof. Faculdade de Engenharia da UNISANTA, Especialista em Produto da Usiminas-Cubatão, e Diretor da divisão técnica “Aplicações de Materiais” da ABM. E-mail: willyank@unisanta.br ou willy.morais@usiminas.com.